## Entrada
Curvas Tensão-Deformação HSD2 - ANSYS | [5 empty] | *NÃO MODIFICAR O QUE ESTÁ EM AMARELO
Parâmetro | Valor | Significado | Unidade | O que é | O que faz com a curva
Rc | 28000000 | Resistência à compressão uniaxial | Pa | Óbvio | Óbvio
Rt | 2200000 | Resistência à tração uniaxial | Pa | Óbvio | Óbvio
Rb | 33600000 | Resistência à compressão biaxial | Pa | Óbvio | Sem relação com a curva, mas usado no critério de falha. Pode ser adotado como aprox. 1.2*resistência uniaxial
Ec | 30000000000 | Módulo de elasticidade inicial | Pa | Óbvio | Óbvio
kcm | 0.001066667 | Deformação plástica na resistência à compressão uniaxial | - | Óbvio | Arrasta o pico pro lado
kcu | 0.002753333 | Deformação plástica na transição entre softening potência e exponencial | - | Óbvio | Encurta ou alarga a parte pós-pico da curva
Wci | 0.33 | Tensão relativa no início do hardening não linear | - | Nível de tensão a partir do qual a curva tensão-deformação deixa de ser linear | Encurta ou alarga a parte pré-pico da curva
Wcu | 0.8 | Tensão residual em kcu | - | Nível de tensão pós pico a partir do qual a curva deixa de ser potência e passa a ser exponencial | Encurta ou alarga a parte pós-pico da curva
Wcr | 0.2 | Resistência à compressão residual relativa | - | Nível de tensão correspondente à mínima tensão de compressão do concreto comprimido para deformação infinita | Sobe a parte pós pico da curva; pode ser utilizado pra facilitar convergência
Gft | 100 | Energia de fratura do modo I | N/m | Energia de fratura obtida de ensaio de tração
Wtr | 0.2 | Resistência à tração residual relativa | - | Nível de tensão correspondente à mínima tensão de compressão do concreto tracionado para deformação infinita | Sobe a parte pós pico da curva; pode ser utilizado pra facilitar convergência
at | 7.333333e-05 | Parâmetro auxiliar | - | gft/Rt | Usado na curva de softening, mas calculado com base em outros parâmetros
l | 1 | Tamanho característico dos elementos | m | raiz cúbica do volume do elemento se sólido ou raiz quadrada da área se plano | Parâmetro auxiliar pra evitar dependência de malha, que não deveria existir, mas tá lá do mesmo jeito. Dificulta fazer a curva se comportar como queremos.
gft | 161.3333 | Energia de fratura do modo I dividida por comprimento | Pa | Área abaixo do gráfico tensão-deformação do ramo descendente

## Tracao
k | W | s | e
0 | 0 | 0 | 0
0 | 1 | 2200000 | 7.333333e-05
7.333333e-07 | 0.9900498 | 2178109.6 | 7.333699e-05
1.466667e-06 | 0.9801987 | 2156437.1 | 7.33479e-05
2.2e-06 | 0.9704455 | 2134980.2 | 7.336601e-05
2.933333e-06 | 0.9607894 | 2113736.8 | 7.339123e-05
3.666667e-06 | 0.9512294 | 2092704.7 | 7.342349e-05
4.4e-06 | 0.9417645 | 2071882.0 | 7.346273e-05
5.133333e-06 | 0.9323938 | 2051266.4 | 7.350888e-05
5.866667e-06 | 0.9231163 | 2030856.0 | 7.356187e-05
6.6e-06 | 0.9139312 | 2010648.6 | 7.362162e-05
7.333333e-06 | 0.9048374 | 1990642.3 | 7.368808e-05
8.066667e-06 | 0.8958341 | 1970835.1 | 7.376117e-05
8.8e-06 | 0.8869204 | 1951225.0 | 7.384083e-05
9.533333e-06 | 0.8780954 | 1931809.9 | 7.3927e-05
1.026667e-05 | 0.8693582 | 1912588.1 | 7.40196e-05
1.1e-05 | 0.860708 | 1893557.5 | 7.411858e-05
1.173333e-05 | 0.8521438 | 1874716.3 | 7.422388e-05
1.246667e-05 | 0.8436648 | 1856062.6 | 7.433542e-05
1.32e-05 | 0.8352702 | 1837594.5 | 7.445315e-05
1.393333e-05 | 0.8269591 | 1819310.1 | 7.4577e-05
1.466667e-05 | 0.8187308 | 1801207.7 | 7.470692e-05
1.54e-05 | 0.8105842 | 1783285.3 | 7.484284e-05
1.613333e-05 | 0.8025188 | 1765541.4 | 7.498471e-05
1.686667e-05 | 0.7945336 | 1747973.9 | 7.513246e-05
1.76e-05 | 0.7866279 | 1730581.3 | 7.528604e-05
1.833333e-05 | 0.7788008 | 1713361.7 | 7.544539e-05
1.906667e-05 | 0.7710516 | 1696313.5 | 7.561045e-05
1.98e-05 | 0.7633795 | 1679434.9 | 7.578116e-05
2.053333e-05 | 0.7557837 | 1662724.2 | 7.595747e-05
2.126667e-05 | 0.7482636 | 1646179.8 | 7.613933e-05
2.2e-05 | 0.7408182 | 1629800.1 | 7.632667e-05
2.273333e-05 | 0.733447 | 1613583.3 | 7.651944e-05
2.346667e-05 | 0.726149 | 1597527.9 | 7.67176e-05
2.42e-05 | 0.7189237 | 1581632.2 | 7.692107e-05
2.493333e-05 | 0.7117703 | 1565894.7 | 7.712982e-05
2.566667e-05 | 0.7046881 | 1550313.8 | 7.734379e-05
2.64e-05 | 0.6976763 | 1534887.9 | 7.756293e-05
2.713333e-05 | 0.6907343 | 1519615.5 | 7.778718e-05
2.786667e-05 | 0.6838614 | 1504495.1 | 7.80165e-05
2.86e-05 | 0.6770569 | 1489525.1 | 7.825084e-05
2.933333e-05 | 0.67032 | 1474704.1 | 7.849014e-05
3.006667e-05 | 0.6636503 | 1460030.6 | 7.873435e-05
3.08e-05 | 0.6570468 | 1445503.0 | 7.898343e-05
3.153333e-05 | 0.6505091 | 1431120.0 | 7.923733e-05
3.226667e-05 | 0.6440364 | 1416880.1 | 7.9496e-05
3.3e-05 | 0.6376282 | 1402781.9 | 7.97594e-05
3.373333e-05 | 0.6312836 | 1388824.0 | 8.002747e-05
3.446667e-05 | 0.6250023 | 1375005.0 | 8.030017e-05
3.52e-05 | 0.6187834 | 1361323.5 | 8.057745e-05
3.593333e-05 | 0.6126264 | 1347778.1 | 8.085927e-05
3.666667e-05 | 0.6065307 | 1334367.5 | 8.114558e-05
3.74e-05 | 0.6004956 | 1321090.3 | 8.143634e-05
3.813333e-05 | 0.5945205 | 1307945.2 | 8.173151e-05
3.886667e-05 | 0.588605 | 1294930.9 | 8.203103e-05
3.96e-05 | 0.5827483 | 1282046.2 | 8.233487e-05
4.033333e-05 | 0.5769498 | 1269289.6 | 8.264299e-05
4.106667e-05 | 0.5712091 | 1256659.9 | 8.295533e-05
4.18e-05 | 0.5655254 | 1244156.0 | 8.327187e-05
4.253333e-05 | 0.5598984 | 1231776.4 | 8.359255e-05
4.326667e-05 | 0.5543273 | 1219520.0 | 8.391733e-05
4.4e-05 | 0.5488116 | 1207385.6 | 8.424619e-05
4.473333e-05 | 0.5433509 | 1195371.9 | 8.457906e-05
4.546667e-05 | 0.5379444 | 1183477.8 | 8.491593e-05
4.62e-05 | 0.5325918 | 1171702.0 | 8.525673e-05
4.693333e-05 | 0.5272924 | 1160043.3 | 8.560144e-05
4.766667e-05 | 0.5220458 | 1148500.7 | 8.595002e-05
4.84e-05 | 0.5168513 | 1137072.9 | 8.630243e-05
4.913333e-05 | 0.5117086 | 1125758.9 | 8.665863e-05
4.986667e-05 | 0.506617 | 1114557.4 | 8.701858e-05
5.06e-05 | 0.5015761 | 1103467.4 | 8.738225e-05
5.133333e-05 | 0.4965853 | 1092487.7 | 8.774959e-05
5.206667e-05 | 0.4916442 | 1081617.2 | 8.812057e-05
5.28e-05 | 0.4867523 | 1070855.0 | 8.849517e-05
5.353333e-05 | 0.481909 | 1060199.8 | 8.887333e-05
5.426667e-05 | 0.4771139 | 1049650.6 | 8.925502e-05
5.5e-05 | 0.4723666 | 1039206.4 | 8.964021e-05
5.573333e-05 | 0.4676664 | 1028866.1 | 9.002887e-05
5.646667e-05 | 0.4630131 | 1018628.8 | 9.042096e-05
5.72e-05 | 0.458406 | 1008493.2 | 9.081644e-05
5.793333e-05 | 0.4538448 | 998458.5 | 9.121528e-05
5.866667e-05 | 0.449329 | 988523.7 | 9.161746e-05
5.94e-05 | 0.4448581 | 978687.7 | 9.202292e-05
6.013333e-05 | 0.4404317 | 968949.6 | 9.243165e-05
6.086667e-05 | 0.4360493 | 959308.4 | 9.284361e-05
6.16e-05 | 0.4317105 | 949763.2 | 9.325877e-05
6.233333e-05 | 0.4274149 | 940312.9 | 9.36771e-05
6.306667e-05 | 0.4231621 | 930956.6 | 9.409855e-05
6.38e-05 | 0.4189515 | 921693.4 | 9.452311e-05
6.453333e-05 | 0.4147829 | 912522.4 | 9.495075e-05
6.526667e-05 | 0.4106558 | 903442.7 | 9.538142e-05
6.6e-05 | 0.4065697 | 894453.3 | 9.581511e-05
6.673333e-05 | 0.4025242 | 885553.3 | 9.625178e-05
6.746667e-05 | 0.398519 | 876741.9 | 9.66914e-05
6.82e-05 | 0.3945537 | 868018.2 | 9.713394e-05
6.893333e-05 | 0.3906278 | 859381.2 | 9.757937e-05
6.966667e-05 | 0.386741 | 850830.3 | 9.802768e-05
7.04e-05 | 0.3828929 | 842364.3 | 9.847881e-05
7.113333e-05 | 0.379083 | 833982.7 | 9.893276e-05
7.186667e-05 | 0.3753111 | 825684.4 | 9.938948e-05
7.26e-05 | 0.3715767 | 817468.7 | 9.984896e-05
7.333333e-05 | 0.3678794 | 809334.8 | 0.0001003112
7.406667e-05 | 0.364219 | 801281.8 | 0.0001007761
7.48e-05 | 0.3605949 | 793308.9 | 0.0001012436
7.553333e-05 | 0.357007 | 785415.3 | 0.0001017138
7.626667e-05 | 0.3534547 | 777600.3 | 0.0001021867
7.7e-05 | 0.3499377 | 769863 | 0.0001026621
7.773333e-05 | 0.3464558 | 762202.8 | 0.0001031401
7.846667e-05 | 0.3430085 | 754618.7 | 0.0001036206
7.92e-05 | 0.3395955 | 747110.2 | 0.0001041037
7.993333e-05 | 0.3362165 | 739676.3 | 0.0001045892
8.066667e-05 | 0.3328711 | 732316.4 | 0.0001050772
8.14e-05 | 0.329559 | 725029.7 | 0.0001055677
8.213333e-05 | 0.3262798 | 717815.5 | 0.0001060605
8.286667e-05 | 0.3230333 | 710673.2 | 0.0001065558
8.36e-05 | 0.319819 | 703601.8 | 0.0001070534
8.433333e-05 | 0.3166368 | 696600.9 | 0.0001075534
8.506667e-05 | 0.3134862 | 689669.6 | 0.0001080557
8.58e-05 | 0.3103669 | 682807.3 | 0.0001085602
8.653333e-05 | 0.3072787 | 676013.2 | 0.0001090671
8.726667e-05 | 0.3042213 | 669286.8 | 0.0001095762
8.8e-05 | 0.3011942 | 662627.3 | 0.0001100876
8.873333e-05 | 0.2981973 | 656034 | 0.0001106011
8.946667e-05 | 0.2952302 | 649506.4 | 0.0001111169
9.02e-05 | 0.2922926 | 643043.7 | 0.0001116348
9.093333e-05 | 0.2893842 | 636645.3 | 0.0001121548
9.166667e-05 | 0.2865048 | 630310.6 | 0.000112677
9.24e-05 | 0.283654 | 624038.9 | 0.0001132013
9.313333e-05 | 0.2808316 | 617829.6 | 0.0001137277
9.386667e-05 | 0.2780373 | 611682.1 | 0.0001142561
9.46e-05 | 0.2752708 | 605595.7 | 0.0001147865
9.533333e-05 | 0.2725318 | 599569.9 | 0.000115319
9.606667e-05 | 0.2698201 | 593604.1 | 0.0001158535
9.68e-05 | 0.2671353 | 587697.7 | 0.0001163899
9.753333e-05 | 0.2644773 | 581850 | 0.0001169283
9.826667e-05 | 0.2618457 | 576060.5 | 0.0001174687
9.9e-05 | 0.2592403 | 570328.6 | 0.000118011
9.973333e-05 | 0.2566608 | 564653.7 | 0.0001185551
0.0001004667 | 0.254107 | 559035.3 | 0.0001191012
0.0001012 | 0.2515786 | 553472.8 | 0.0001196491
0.0001019333 | 0.2490753 | 547965.7 | 0.0001201989
0.0001026667 | 0.246597 | 542513.3 | 0.0001207504
0.0001034 | 0.2441433 | 537115.2 | 0.0001213038
0.0001041333 | 0.241714 | 531770.8 | 0.000121859
0.0001048667 | 0.2393089 | 526479.6 | 0.000122416
0.0001056 | 0.2369278 | 521241.1 | 0.0001229747
0.0001063333 | 0.2345703 | 516054.6 | 0.0001235352
0.0001070667 | 0.2322363 | 510919.8 | 0.0001240973
0.0001078 | 0.2299255 | 505836.1 | 0.0001246612
0.0001085333 | 0.2276377 | 500802.9 | 0.0001252268
0.0001092667 | 0.2253727 | 495819.8 | 0.000125794
0.00011 | 0.2231302 | 490886.4 | 0.0001263629
0.0001107333 | 0.22091 | 486002 | 0.0001269334
0.0001114667 | 0.2187119 | 481166.2 | 0.0001275055
0.0001122 | 0.2165357 | 476378.5 | 0.0001280793
0.0001129333 | 0.2143811 | 471638.4 | 0.0001286546
0.0001136667 | 0.212248 | 466945.5 | 0.0001292315
0.0001144 | 0.2101361 | 462299.4 | 0.00012981
0.0001151333 | 0.2080452 | 457699.4 | 0.00013039
0.0001158667 | 0.2059751 | 453145.2 | 0.0001309715
0.0001166 | 0.2039256 | 448636.3 | 0.0001315545
0.0001173333 | 0.2018965 | 444172.3 | 0.0001321391
0.0001180667 | 0.2 | 440000 | 0.0001327333
0.0001188 | 0.2 | 440000 | 0.0001334667
0.0001195333 | 0.2 | 440000 | 0.0001342
0.0001202667 | 0.2 | 440000 | 0.0001349333
0.000121 | 0.2 | 440000 | 0.0001356667
0.0001217333 | 0.2 | 440000 | 0.0001364
0.0001224667 | 0.2 | 440000 | 0.0001371333
0.0001232 | 0.2 | 440000 | 0.0001378667
0.0001239333 | 0.2 | 440000 | 0.0001386
0.0001246667 | 0.2 | 440000 | 0.0001393333
0.0001254 | 0.2 | 440000 | 0.0001400667
0.0001261333 | 0.2 | 440000 | 0.0001408
0.0001268667 | 0.2 | 440000 | 0.0001415333
0.0001276 | 0.2 | 440000 | 0.0001422667
0.0001283333 | 0.2 | 440000 | 0.000143
0.0001290667 | 0.2 | 440000 | 0.0001437333
0.0001298 | 0.2 | 440000 | 0.0001444667
0.0001305333 | 0.2 | 440000 | 0.0001452
0.0001312667 | 0.2 | 440000 | 0.0001459333
0.000132 | 0.2 | 440000 | 0.0001466667
0.0001327333 | 0.2 | 440000 | 0.0001474
0.0001334667 | 0.2 | 440000 | 0.0001481333
0.0001342 | 0.2 | 440000 | 0.0001488667
0.0001349333 | 0.2 | 440000 | 0.0001496
0.0001356667 | 0.2 | 440000 | 0.0001503333
0.0001364 | 0.2 | 440000 | 0.0001510667
0.0001371333 | 0.2 | 440000 | 0.0001518
0.0001378667 | 0.2 | 440000 | 0.0001525333
0.0001386 | 0.2 | 440000 | 0.0001532667
0.0001393333 | 0.2 | 440000 | 0.000154
0.0001400667 | 0.2 | 440000 | 0.0001547333
0.0001408 | 0.2 | 440000 | 0.0001554667
0.0001415333 | 0.2 | 440000 | 0.0001562
0.0001422667 | 0.2 | 440000 | 0.0001569333
0.000143 | 0.2 | 440000 | 0.0001576667
0.0001437333 | 0.2 | 440000 | 0.0001584
0.0001444667 | 0.2 | 440000 | 0.0001591333
0.0001452 | 0.2 | 440000 | 0.0001598667
0.0001459333 | 0.2 | 440000 | 0.0001606
0.0001466667 | 0.2 | 440000 | 0.0001613333
0.0001474 | 0.2 | 440000 | 0.0001620667
0.0001481333 | 0.2 | 440000 | 0.0001628
0.0001488667 | 0.2 | 440000 | 0.0001635333
0.0001496 | 0.2 | 440000 | 0.0001642667
0.0001503333 | 0.2 | 440000 | 0.000165
0.0001510667 | 0.2 | 440000 | 0.0001657333
0.0001518 | 0.2 | 440000 | 0.0001664667
0.0001525333 | 0.2 | 440000 | 0.0001672
0.0001532667 | 0.2 | 440000 | 0.0001679333
0.000154 | 0.2 | 440000 | 0.0001686667
0.0001547333 | 0.2 | 440000 | 0.0001694
0.0001554667 | 0.2 | 440000 | 0.0001701333
0.0001562 | 0.2 | 440000 | 0.0001708667
0.0001569333 | 0.2 | 440000 | 0.0001716
0.0001576667 | 0.2 | 440000 | 0.0001723333
0.0001584 | 0.2 | 440000 | 0.0001730667
0.0001591333 | 0.2 | 440000 | 0.0001738
0.0001598667 | 0.2 | 440000 | 0.0001745333
0.0001606 | 0.2 | 440000 | 0.0001752667
0.0001613333 | 0.2 | 440000 | 0.000176
0.0001620667 | 0.2 | 440000 | 0.0001767333
0.0001628 | 0.2 | 440000 | 0.0001774667
0.0001635333 | 0.2 | 440000 | 0.0001782
0.0001642667 | 0.2 | 440000 | 0.0001789333
0.000165 | 0.2 | 440000 | 0.0001796667
0.0001657333 | 0.2 | 440000 | 0.0001804
0.0001664667 | 0.2 | 440000 | 0.0001811333
0.0001672 | 0.2 | 440000 | 0.0001818667
0.0001679333 | 0.2 | 440000 | 0.0001826
0.0001686667 | 0.2 | 440000 | 0.0001833333
0.0001694 | 0.2 | 440000 | 0.0001840667
0.0001701333 | 0.2 | 440000 | 0.0001848
0.0001708667 | 0.2 | 440000 | 0.0001855333
0.0001716 | 0.2 | 440000 | 0.0001862667
0.0001723333 | 0.2 | 440000 | 0.000187
0.0001730667 | 0.2 | 440000 | 0.0001877333
0.0001738 | 0.2 | 440000 | 0.0001884667
0.0001745333 | 0.2 | 440000 | 0.0001892
0.0001752667 | 0.2 | 440000 | 0.0001899333
0.000176 | 0.2 | 440000 | 0.0001906667
0.0001767333 | 0.2 | 440000 | 0.0001914
0.0001774667 | 0.2 | 440000 | 0.0001921333
0.0001782 | 0.2 | 440000 | 0.0001928667
0.0001789333 | 0.2 | 440000 | 0.0001936
0.0001796667 | 0.2 | 440000 | 0.0001943333
0.0001804 | 0.2 | 440000 | 0.0001950667
0.0001811333 | 0.2 | 440000 | 0.0001958
0.0001818667 | 0.2 | 440000 | 0.0001965333
0.0001826 | 0.2 | 440000 | 0.0001972667
0.0001833333 | 0.2 | 440000 | 0.000198
0.0001840667 | 0.2 | 440000 | 0.0001987333
0.0001848 | 0.2 | 440000 | 0.0001994667
0.0001855333 | 0.2 | 440000 | 0.0002002
0.0001862667 | 0.2 | 440000 | 0.0002009333
0.000187 | 0.2 | 440000 | 0.0002016667
0.0001877333 | 0.2 | 440000 | 0.0002024
0.0001884667 | 0.2 | 440000 | 0.0002031333
0.0001892 | 0.2 | 440000 | 0.0002038667
0.0001899333 | 0.2 | 440000 | 0.0002046
0.0001906667 | 0.2 | 440000 | 0.0002053333
0.0001914 | 0.2 | 440000 | 0.0002060667
0.0001921333 | 0.2 | 440000 | 0.0002068
0.0001928667 | 0.2 | 440000 | 0.0002075333
0.0001936 | 0.2 | 440000 | 0.0002082667
0.0001943333 | 0.2 | 440000 | 0.000209
0.0001950667 | 0.2 | 440000 | 0.0002097333
0.0001958 | 0.2 | 440000 | 0.0002104667
0.0001965333 | 0.2 | 440000 | 0.0002112
0.0001972667 | 0.2 | 440000 | 0.0002119333
0.000198 | 0.2 | 440000 | 0.0002126667
0.0001987333 | 0.2 | 440000 | 0.0002134
0.0001994667 | 0.2 | 440000 | 0.0002141333
0.0002002 | 0.2 | 440000 | 0.0002148667
0.0002009333 | 0.2 | 440000 | 0.0002156
0.0002016667 | 0.2 | 440000 | 0.0002163333
0.0002024 | 0.2 | 440000 | 0.0002170667
0.0002031333 | 0.2 | 440000 | 0.0002178
0.0002038667 | 0.2 | 440000 | 0.0002185333
0.0002046 | 0.2 | 440000 | 0.0002192667
0.0002053333 | 0.2 | 440000 | 0.00022
0.0002060667 | 0.2 | 440000 | 0.0002207333
0.0002068 | 0.2 | 440000 | 0.0002214667
0.0002075333 | 0.2 | 440000 | 0.0002222
0.0002082667 | 0.2 | 440000 | 0.0002229333
0.000209 | 0.2 | 440000 | 0.0002236667
0.0002097333 | 0.2 | 440000 | 0.0002244
0.0002104667 | 0.2 | 440000 | 0.0002251333
0.0002112 | 0.2 | 440000 | 0.0002258667
0.0002119333 | 0.2 | 440000 | 0.0002266
0.0002126667 | 0.2 | 440000 | 0.0002273333
0.0002134 | 0.2 | 440000 | 0.0002280667
0.0002141333 | 0.2 | 440000 | 0.0002288
0.0002148667 | 0.2 | 440000 | 0.0002295333
0.0002156 | 0.2 | 440000 | 0.0002302667
0.0002163333 | 0.2 | 440000 | 0.000231
0.0002170667 | 0.2 | 440000 | 0.0002317333
0.0002178 | 0.2 | 440000 | 0.0002324667
0.0002185333 | 0.2 | 440000 | 0.0002332
0.0002192667 | 0.2 | 440000 | 0.0002339333
0.00022 | 0.2 | 440000 | 0.0002346667
0.0002207333 | 0.2 | 440000 | 0.0002354
0.0002214667 | 0.2 | 440000 | 0.0002361333
0.0002222 | 0.2 | 440000 | 0.0002368667
0.0002229333 | 0.2 | 440000 | 0.0002376
0.0002236667 | 0.2 | 440000 | 0.0002383333
0.0002244 | 0.2 | 440000 | 0.0002390667
0.0002251333 | 0.2 | 440000 | 0.0002398
0.0002258667 | 0.2 | 440000 | 0.0002405333
0.0002266 | 0.2 | 440000 | 0.0002412667
0.0002273333 | 0.2 | 440000 | 0.000242
0.0002280667 | 0.2 | 440000 | 0.0002427333
0.0002288 | 0.2 | 440000 | 0.0002434667
0.0002295333 | 0.2 | 440000 | 0.0002442
0.0002302667 | 0.2 | 440000 | 0.0002449333
0.000231 | 0.2 | 440000 | 0.0002456667
0.0002317333 | 0.2 | 440000 | 0.0002464
0.0002324667 | 0.2 | 440000 | 0.0002471333
0.0002332 | 0.2 | 440000 | 0.0002478667
0.0002339333 | 0.2 | 440000 | 0.0002486
0.0002346667 | 0.2 | 440000 | 0.0002493333
0.0002354 | 0.2 | 440000 | 0.0002500667
0.0002361333 | 0.2 | 440000 | 0.0002508
0.0002368667 | 0.2 | 440000 | 0.0002515333
0.0002376 | 0.2 | 440000 | 0.0002522667
0.0002383333 | 0.2 | 440000 | 0.000253
0.0002390667 | 0.2 | 440000 | 0.0002537333
0.0002398 | 0.2 | 440000 | 0.0002544667
0.0002405333 | 0.2 | 440000 | 0.0002552
0.0002412667 | 0.2 | 440000 | 0.0002559333
0.000242 | 0.2 | 440000 | 0.0002566667
0.0002427333 | 0.2 | 440000 | 0.0002574
0.0002434667 | 0.2 | 440000 | 0.0002581333
0.0002442 | 0.2 | 440000 | 0.0002588667
0.0002449333 | 0.2 | 440000 | 0.0002596
0.0002456667 | 0.2 | 440000 | 0.0002603333
0.0002464 | 0.2 | 440000 | 0.0002610667
0.0002471333 | 0.2 | 440000 | 0.0002618
0.0002478667 | 0.2 | 440000 | 0.0002625333

## Compressao
k | W | s | e
0 | 0 | 0 | 0
0 | 0.33 | 9240000 | 0.000308
2.133333e-05 | 0.4633283 | 12973192.9 | 0.0004537731
4.266667e-05 | 0.5176 | 14492800 | 0.00052576
6.4e-05 | 0.5585869 | 15640432.5 | 0.0005853478
8.533333e-05 | 0.5925853 | 16592388.4 | 0.0006384129
0.0001066667 | 0.6220462 | 17417294.4 | 0.0006872431
0.000128 | 0.6482324 | 18150506.3 | 0.0007330169
0.0001493333 | 0.671897 | 18813116.1 | 0.0007764372
0.0001706667 | 0.6935329 | 19418920.8 | 0.000817964
0.000192 | 0.7134836 | 19977539.7 | 0.000857918
0.0002133333 | 0.732 | 20496000 | 0.0008965333
0.0002346667 | 0.7492723 | 20979623.7 | 0.0009339875
0.000256 | 0.7654485 | 21432556.8 | 0.0009704186
0.0002773333 | 0.7806466 | 21858104.9 | 0.001005937
0.0002986667 | 0.7949626 | 22258953.4 | 0.001040632
0.00032 | 0.8084757 | 22637319.7 | 0.001074577
0.0003413333 | 0.8212521 | 22995059.2 | 0.001107835
0.0003626667 | 0.833348 | 23333742.6 | 0.001140458
0.000384 | 0.8448112 | 23654713.3 | 0.00117249
0.0004053333 | 0.8556832 | 23959130.0 | 0.001203971
0.0004266667 | 0.866 | 24248000 | 0.001234933
0.000448 | 0.875793 | 24522205.1 | 0.001265407
0.0004693333 | 0.88509 | 24782521.3 | 0.001295417
0.0004906667 | 0.8939156 | 25029635.7 | 0.001324988
0.000512 | 0.9022914 | 25264159.0 | 0.001354139
0.0005333333 | 0.910237 | 25486636.6 | 0.001382888
0.0005546667 | 0.9177699 | 25697556.8 | 0.001411252
0.000576 | 0.9249057 | 25897358.8 | 0.001439245
0.0005973333 | 0.9316585 | 26086438.2 | 0.001466881
0.0006186667 | 0.9380411 | 26265152.2 | 0.001494172
0.00064 | 0.9440651 | 26433824.0 | 0.001521127
0.0006613333 | 0.9497409 | 26592746.5 | 0.001547758
0.0006826667 | 0.955078 | 26742185.2 | 0.001574073
0.000704 | 0.960085 | 26882381.2 | 0.001600079
0.0007253333 | 0.9647698 | 27013553.1 | 0.001625785
0.0007466667 | 0.9691393 | 27135899.4 | 0.001651197
0.000768 | 0.9732 | 27249600 | 0.00167632
0.0007893333 | 0.9769578 | 27354817.6 | 0.001701161
0.0008106667 | 0.9804178 | 27451699.4 | 0.001725723
0.000832 | 0.9835849 | 27540377.6 | 0.001750013
0.0008533333 | 0.9864633 | 27620971.0 | 0.001774032
0.0008746667 | 0.9890566 | 27693585.6 | 0.001797786
0.000896 | 0.9913684 | 27758315.2 | 0.001821277
0.0009173333 | 0.9934015 | 27815242.2 | 0.001844508
0.0009386667 | 0.9951585 | 27864438.2 | 0.001867481
0.00096 | 0.9966416 | 27905964.3 | 0.001890199
0.0009813333 | 0.9978526 | 27939871.6 | 0.001912662
0.001002667 | 0.9987929 | 27966201.6 | 0.001934873
0.001024 | 0.9994638 | 27984986.0 | 0.001956833
0.001045333 | 0.999866 | 27996247.6 | 0.001978542
0.001066667 | 1 | 28000000 | 0.002
0.001088 | 0.999968 | 27999104.1 | 0.002021303
0.001109333 | 0.999872 | 27996416.5 | 0.002042547
0.001130667 | 0.999712 | 27991937.1 | 0.002063731
0.001152 | 0.9994881 | 27985666.0 | 0.002084856
0.001173333 | 0.9992001 | 27977603.1 | 0.00210592
0.001194667 | 0.9988482 | 27967748.5 | 0.002126925
0.001216 | 0.9984322 | 27956102.2 | 0.00214787
0.001237333 | 0.9979523 | 27942664.1 | 0.002168755
0.001258667 | 0.9974084 | 27927434.2 | 0.002189581
0.00128 | 0.9968004 | 27910412.6 | 0.002210347
0.001301333 | 0.9961285 | 27891599.2 | 0.002231053
0.001322667 | 0.9953926 | 27870994.1 | 0.0022517
0.001344 | 0.9945928 | 27848597.3 | 0.002272287
0.001365333 | 0.9937289 | 27824408.7 | 0.002292814
0.001386667 | 0.992801 | 27798428.3 | 0.002313281
0.001408 | 0.9918092 | 27770656.3 | 0.002333689
0.001429333 | 0.9907533 | 27741092.4 | 0.002354036
0.001450667 | 0.9896335 | 27709736.8 | 0.002374325
0.001472 | 0.9884496 | 27676589.5 | 0.002394553
0.001493333 | 0.9872018 | 27641650.4 | 0.002414722
0.001514667 | 0.98589 | 27604919.6 | 0.002434831
0.001536 | 0.9845142 | 27566397.0 | 0.00245488
0.001557333 | 0.9830744 | 27526082.6 | 0.002474869
0.001578667 | 0.9815706 | 27483976.6 | 0.002494799
0.0016 | 0.9800028 | 27440078.7 | 0.002514669
0.001621333 | 0.978371 | 27394389.2 | 0.00253448
0.001642667 | 0.9766753 | 27346907.8 | 0.00255423
0.001664 | 0.9749155 | 27297634.8 | 0.002573921
0.001685333 | 0.9730918 | 27246570.0 | 0.002593552
0.001706667 | 0.971204 | 27193713.4 | 0.002613124
0.001728 | 0.9692523 | 27139065.1 | 0.002632636
0.001749333 | 0.9672366 | 27082625.0 | 0.002652088
0.001770667 | 0.9651569 | 27024393.2 | 0.00267148
0.001792 | 0.9630132 | 26964369.6 | 0.002690812
0.001813333 | 0.9608055 | 26902554.3 | 0.002710085
0.001834667 | 0.9585338 | 26838947.3 | 0.002729298
0.001856 | 0.9561982 | 26773548.5 | 0.002748452
0.001877333 | 0.9537985 | 26706357.9 | 0.002767545
0.001898667 | 0.9513348 | 26637375.6 | 0.002786579
0.00192 | 0.9488072 | 26566601.6 | 0.002805553
0.001941333 | 0.9462156 | 26494035.8 | 0.002824468
0.001962667 | 0.9435599 | 26419678.2 | 0.002843323
0.001984 | 0.9408403 | 26343528.9 | 0.002862118
0.002005333 | 0.9380567 | 26265587.9 | 0.002880853
0.002026667 | 0.9352091 | 26185855.1 | 0.002899529
0.002048 | 0.9322975 | 26104330.6 | 0.002918144
0.002069333 | 0.9293219 | 26021014.3 | 0.0029367
0.002090667 | 0.9262824 | 25935906.3 | 0.002955197
0.002112 | 0.9231788 | 25849006.5 | 0.002973634
0.002133333 | 0.9200112 | 25760315.0 | 0.00299201
0.002154667 | 0.9167797 | 25669831.7 | 0.003010328
0.002176 | 0.9134842 | 25577556.7 | 0.003028585
0.002197333 | 0.9101246 | 25483489.9 | 0.003046783
0.002218667 | 0.9067011 | 25387631.4 | 0.003064921
0.00224 | 0.9032136 | 25289981.1 | 0.003082999
0.002261333 | 0.8996621 | 25190539.1 | 0.003101018
0.002282667 | 0.8960466 | 25089305.3 | 0.003118977
0.002304 | 0.8923671 | 24986279.8 | 0.003136876
0.002325333 | 0.8886237 | 24881462.5 | 0.003154715
0.002346667 | 0.8848162 | 24774853.5 | 0.003172495
0.002368 | 0.8809447 | 24666452.8 | 0.003190215
0.002389333 | 0.8770093 | 24556260.3 | 0.003207875
0.002410667 | 0.8730099 | 24444276.0 | 0.003225476
0.002432 | 0.8689464 | 24330500.0 | 0.003243017
0.002453333 | 0.864819 | 24214932.3 | 0.003260498
0.002474667 | 0.8606276 | 24097572.8 | 0.003277919
0.002496 | 0.8563722 | 23978421.5 | 0.003295281
0.002517333 | 0.8520528 | 23857478.5 | 0.003312583
0.002538667 | 0.8476694 | 23734743.8 | 0.003329825
0.00256 | 0.843222 | 23610217.3 | 0.003347007
0.002581333 | 0.8387107 | 23483899.1 | 0.00336413
0.002602667 | 0.8341353 | 23355789.1 | 0.003381193
0.002624 | 0.829496 | 23225887.4 | 0.003398196
0.002645333 | 0.8247926 | 23094193.9 | 0.00341514
0.002666667 | 0.8200253 | 22960708.7 | 0.003432024
0.002688 | 0.815194 | 22825431.7 | 0.003448848
0.002709333 | 0.8102987 | 22688362.9 | 0.003465612
0.002730667 | 0.8053394 | 22549502.5 | 0.003482317
0.002752 | 0.8003161 | 22408850.3 | 0.003498962
0.002773333 | 0.7952756 | 22267717.2 | 0.003515591
0.002794667 | 0.7902773 | 22127763.5 | 0.003532259
0.002816 | 0.7853209 | 21988984.8 | 0.003548966
0.002837333 | 0.7804061 | 21851371.5 | 0.003565712
0.002858667 | 0.7755326 | 21714913.7 | 0.003582497
0.00288 | 0.7707001 | 21579601.6 | 0.00359932
0.002901333 | 0.7659081 | 21445425.8 | 0.003616181
0.002922667 | 0.7611563 | 21312376.5 | 0.003633079
0.002944 | 0.7564444 | 21180444.5 | 0.003650015
0.002965333 | 0.7517721 | 21049620.2 | 0.003666987
0.002986667 | 0.7471391 | 20919894.4 | 0.003683996
0.003008 | 0.7425449 | 20791257.9 | 0.003701042
0.003029333 | 0.7379893 | 20663701.5 | 0.003718123
0.003050667 | 0.733472 | 20537216.2 | 0.003735241
0.003072 | 0.7289926 | 20411792.9 | 0.003752393
0.003093333 | 0.7245508 | 20287422.8 | 0.003769581
0.003114667 | 0.7201463 | 20164096.9 | 0.003786803
0.003136 | 0.7157788 | 20041806.6 | 0.00380406
0.003157333 | 0.711448 | 19920543.2 | 0.003821351
0.003178667 | 0.7071535 | 19800297.9 | 0.003838677
0.0032 | 0.7028951 | 19681062.3 | 0.003856035
0.003221333 | 0.6986724 | 19562827.9 | 0.003873428
0.003242667 | 0.6944852 | 19445586.3 | 0.003890853
0.003264 | 0.6903332 | 19329329.1 | 0.003908311
0.003285333 | 0.686216 | 19214048.1 | 0.003925802
0.003306667 | 0.6821334 | 19099735.0 | 0.003943325
0.003328 | 0.6780851 | 18986381.9 | 0.003960879
0.003349333 | 0.6740707 | 18873980.5 | 0.003978466
0.003370667 | 0.6700901 | 18762522.9 | 0.003996084
0.003392 | 0.6661429 | 18652001.2 | 0.004013733
0.003413333 | 0.6622288 | 18542407.5 | 0.004031414
0.003434667 | 0.6583476 | 18433734.0 | 0.004049124
0.003456 | 0.654499 | 18325973.0 | 0.004066866
0.003477333 | 0.6506827 | 18219116.9 | 0.004084637
0.003498667 | 0.6468985 | 18113158.0 | 0.004102439
0.00352 | 0.643146 | 18008088.8 | 0.00412027
0.003541333 | 0.6394251 | 17903901.9 | 0.00413813
0.003562667 | 0.6357353 | 17800589.7 | 0.00415602
0.003584 | 0.6320766 | 17698145.1 | 0.004173938
0.003605333 | 0.6284486 | 17596560.6 | 0.004191885
0.003626667 | 0.624851 | 17495829.1 | 0.004209861
0.003648 | 0.6212837 | 17395943.5 | 0.004227865
0.003669333 | 0.6177463 | 17296896.5 | 0.004245897
0.003690667 | 0.6142386 | 17198681.2 | 0.004263956
0.003712 | 0.6107604 | 17101290.6 | 0.004282043
0.003733333 | 0.6073113 | 17004717.8 | 0.004300157
0.003754667 | 0.6038913 | 16908955.8 | 0.004318299
0.003776 | 0.6004999 | 16813997.9 | 0.004336467
0.003797333 | 0.597137 | 16719837.4 | 0.004354661
0.003818667 | 0.5938024 | 16626467.5 | 0.004372882
0.00384 | 0.5904958 | 16533881.6 | 0.004391129
0.003861333 | 0.5872169 | 16442073.1 | 0.004409402
0.003882667 | 0.5839656 | 16351035.5 | 0.004427701
0.003904 | 0.5807415 | 16260762.3 | 0.004446025
0.003925333 | 0.5775445 | 16171247.1 | 0.004464375
0.003946667 | 0.5743744 | 16082483.6 | 0.004482749
0.003968 | 0.5712309 | 15994465.3 | 0.004501149
0.003989333 | 0.5681138 | 15907186.2 | 0.004519573
0.004010667 | 0.5650229 | 15820639.8 | 0.004538021
0.004032 | 0.5619579 | 15734820.2 | 0.004556494
0.004053333 | 0.5589186 | 15649721.2 | 0.004574991
0.004074667 | 0.5559049 | 15565336.8 | 0.004593511
0.004096 | 0.5529165 | 15481660.8 | 0.004612055
0.004117333 | 0.5499531 | 15398687.5 | 0.004630623
0.004138667 | 0.5470147 | 15316410.9 | 0.004649214
0.00416 | 0.5441009 | 15234825.2 | 0.004667828
0.004181333 | 0.5412116 | 15153924.5 | 0.004686464
0.004202667 | 0.5383465 | 15073703.1 | 0.004705123
0.004224 | 0.5355055 | 14994155.2 | 0.004723805
0.004245333 | 0.5326884 | 14915275.4 | 0.004742509
0.004266667 | 0.5298949 | 14837057.8 | 0.004761235
0.004288 | 0.5271249 | 14759497.1 | 0.004779983
0.004309333 | 0.5243781 | 14682587.5 | 0.004798753
0.004330667 | 0.5216544 | 14606323.8 | 0.004817544
0.004352 | 0.5189536 | 14530700.4 | 0.004836357
0.004373333 | 0.5162754 | 14455712.1 | 0.00485519
0.004394667 | 0.5136198 | 14381353.3 | 0.004874045
0.004416 | 0.5109864 | 14307619.0 | 0.004892921
0.004437333 | 0.5083751 | 14234503.7 | 0.004911817
0.004458667 | 0.5057858 | 14162002.4 | 0.004930733
0.00448 | 0.5032182 | 14090109.9 | 0.00494967
0.004501333 | 0.5006722 | 14018821.0 | 0.004968627
0.004522667 | 0.4981475 | 13948130.7 | 0.004987604
0.004544 | 0.4956441 | 13878034.0 | 0.005006601
0.004565333 | 0.4931616 | 13808525.9 | 0.005025618
0.004586667 | 0.4907 | 13739601.4 | 0.005044653
0.004608 | 0.4882591 | 13671255.6 | 0.005063709
0.004629333 | 0.4858387 | 13603483.7 | 0.005082783
0.004650667 | 0.4834386 | 13536280.9 | 0.005101876
0.004672 | 0.4810587 | 13469642.3 | 0.005120988
0.004693333 | 0.4786987 | 13403563.3 | 0.005140119
0.004714667 | 0.4763585 | 13338039.2 | 0.005159268
0.004736 | 0.474038 | 13273065.2 | 0.005178436
0.004757333 | 0.471737 | 13208636.8 | 0.005197621
0.004778667 | 0.4694553 | 13144749.4 | 0.005216825
0.0048 | 0.4671928 | 13081398.4 | 0.005236047
0.004821333 | 0.4649493 | 13018579.4 | 0.005255286
0.004842667 | 0.4627246 | 12956287.8 | 0.005274543
0.004864 | 0.4605185 | 12894519.3 | 0.005293817
0.004885333 | 0.4583311 | 12833269.4 | 0.005313109
0.004906667 | 0.4561619 | 12772533.9 | 0.005332418
0.004928 | 0.454011 | 12712308.3 | 0.005351744
0.004949333 | 0.4518782 | 12652588.4 | 0.005371086
0.004970667 | 0.4497632 | 12593369.9 | 0.005390446
0.004992 | 0.447666 | 12534648.7 | 0.005409822
0.005013333 | 0.4455864 | 12476420.6 | 0.005429214
0.005034667 | 0.4435243 | 12418681.4 | 0.005448623
0.005056 | 0.4414795 | 12361427.0 | 0.005468048
0.005077333 | 0.4394519 | 12304653.3 | 0.005487488
0.005098667 | 0.4374413 | 12248356.4 | 0.005506945
0.00512 | 0.4354476 | 12192532.2 | 0.005526418
0.005141333 | 0.4334706 | 12137176.7 | 0.005545906
0.005162667 | 0.4315102 | 12082286.0 | 0.00556541
0.005184 | 0.4295663 | 12027856.2 | 0.005584929
0.005205333 | 0.4276387 | 11973883.4 | 0.005604463
0.005226667 | 0.4257273 | 11920363.9 | 0.005624012
0.005248 | 0.4238319 | 11867293.7 | 0.005643576
0.005269333 | 0.4219525 | 11814669.1 | 0.005663156
0.005290667 | 0.4200888 | 11762486.4 | 0.00568275
0.005312 | 0.4182408 | 11710741.9 | 0.005702358
0.005333333 | 0.4164083 | 11659431.8 | 0.005721981
0.005354667 | 0.4145912 | 11608552.6 | 0.005741618
0.005376 | 0.4127893 | 11558100.6 | 0.00576127
0.005397333 | 0.4110026 | 11508072.3 | 0.005780936
0.005418667 | 0.4092309 | 11458464.0 | 0.005800615
0.00544 | 0.407474 | 11409272.2 | 0.005820309
0.005461333 | 0.4057319 | 11360493.5 | 0.005840016
0.005482667 | 0.4040044 | 11312124.4 | 0.005859737
0.005504 | 0.4022915 | 11264161.4 | 0.005879472
0.005525333 | 0.4005929 | 11216601.2 | 0.00589922
0.005546667 | 0.3989086 | 11169440.3 | 0.005918981
0.005568 | 0.3972384 | 11122675.4 | 0.005938756
0.005589333 | 0.3955823 | 11076303.2 | 0.005958543
0.005610667 | 0.39394 | 11030320.3 | 0.005978344
0.005632 | 0.3923116 | 10984723.6 | 0.005998157
0.005653333 | 0.3906968 | 10939509.7 | 0.006017984
0.005674667 | 0.3890956 | 10894675.4 | 0.006037823
0.005696 | 0.3875078 | 10850217.6 | 0.006057674
0.005717333 | 0.3859333 | 10806133.2 | 0.006077538
0.005738667 | 0.3843721 | 10762418.8 | 0.006097414
0.00576 | 0.382824 | 10719071.6 | 0.006117302
0.005781333 | 0.3812889 | 10676088.3 | 0.006137203
0.005802667 | 0.3797666 | 10633465.9 | 0.006157116
0.005824 | 0.3782572 | 10591201.4 | 0.00617704
0.005845333 | 0.3767604 | 10549291.8 | 0.006196976
0.005866667 | 0.3752762 | 10507734.1 | 0.006216924
0.005888 | 0.3738045 | 10466525.4 | 0.006236884
0.005909333 | 0.3723451 | 10425662.6 | 0.006256855
0.005930667 | 0.370898 | 10385143.0 | 0.006276838
0.005952 | 0.369463 | 10344963.6 | 0.006296832
0.005973333 | 0.3680401 | 10305121.6 | 0.006316837
0.005994667 | 0.3666291 | 10265614.1 | 0.006336854
0.006016 | 0.3652299 | 10226438.4 | 0.006356881
0.006037333 | 0.3638426 | 10187591.6 | 0.00637692
0.006058667 | 0.3624668 | 10149070.9 | 0.006396969
0.00608 | 0.3611026 | 10110873.8 | 0.006417029
0.006101333 | 0.3597499 | 10072997.3 | 0.0064371
0.006122667 | 0.3584085 | 10035438.9 | 0.006457181
0.006144 | 0.3570784 | 9998195.9 | 0.006477273
0.006165333 | 0.3557595 | 9961265.6 | 0.006497376
0.006186667 | 0.3544516 | 9924645.4 | 0.006517488
0.006208 | 0.3531547 | 9888332.6 | 0.006537611
0.006229333 | 0.3518687 | 9852324.8 | 0.006557744
0.006250667 | 0.3505935 | 9816619.3 | 0.006577887
0.006272 | 0.3493291 | 9781213.6 | 0.00659804
0.006293333 | 0.3480752 | 9746105.3 | 0.006618204
0.006314667 | 0.3468318 | 9711291.7 | 0.006638376
0.006336 | 0.3455989 | 9676770.4 | 0.006658559
0.006357333 | 0.3443764 | 9642539.0 | 0.006678751
0.006378667 | 0.3431641 | 9608595.0 | 0.006698953
0.0064 | 0.341962 | 9574936.1 | 0.006719165
0.006421333 | 0.34077 | 9541559.7 | 0.006739385
0.006442667 | 0.339588 | 9508463.6 | 0.006759615
0.006464 | 0.3384159 | 9475645.5 | 0.006779855
0.006485333 | 0.3372537 | 9443102.8 | 0.006800103
0.006506667 | 0.3361012 | 9410833.5 | 0.006820361
0.006528 | 0.3349584 | 9378835.1 | 0.006840628
0.006549333 | 0.3338252 | 9347105.3 | 0.006860904
0.006570667 | 0.3327015 | 9315642.0 | 0.006881188
0.006592 | 0.3315872 | 9284442.9 | 0.006901481
0.006613333 | 0.3304823 | 9253505.8 | 0.006921784
0.006634667 | 0.3293867 | 9222828.4 | 0.006942094
0.006656 | 0.3283003 | 9192408.6 | 0.006962414
0.006677333 | 0.327223 | 9162244.2 | 0.006982741
0.006698667 | 0.3261548 | 9132333.1 | 0.007003078
0.00672 | 0.3250955 | 9102673.2 | 0.007023422
0.006741333 | 0.3240451 | 9073262.3 | 0.007043775
0.006762667 | 0.3230035 | 9044098.4 | 0.007064137
0.006784 | 0.3219707 | 9015179.3 | 0.007084506
0.006805333 | 0.3209465 | 8986503.1 | 0.007104883
0.006826667 | 0.319931 | 8958067.7 | 0.007125269
0.006848 | 0.318924 | 8929871.0 | 0.007145662
0.006869333 | 0.3179254 | 8901911.1 | 0.007166064
0.006890667 | 0.3169352 | 8874185.9 | 0.007186473
0.006912 | 0.3159533 | 8846693.6 | 0.00720689
0.006933333 | 0.3149797 | 8819432.1 | 0.007227314
0.006954667 | 0.3140143 | 8792399.5 | 0.007247747
0.006976 | 0.3130569 | 8765593.9 | 0.007268186
0.006997333 | 0.3121076 | 8739013.3 | 0.007288634
0.007018667 | 0.3111663 | 8712656.0 | 0.007309089
0.00704 | 0.3102329 | 8686520.0 | 0.007329551
0.007061333 | 0.3093073 | 8660603.4 | 0.00735002
0.007082667 | 0.3083894 | 8634904.4 | 0.007370497
0.007104 | 0.3074793 | 8609421.3 | 0.007390981
0.007125333 | 0.3065769 | 8584152.1 | 0.007411472
0.007146667 | 0.305682 | 8559095.1 | 0.00743197
0.007168 | 0.3047946 | 8534248.4 | 0.007452475
0.007189333 | 0.3039147 | 8509610.4 | 0.007472987
0.007210667 | 0.3030421 | 8485179.3 | 0.007493506
0.007232 | 0.3021769 | 8460953.3 | 0.007514032
0.007253333 | 0.301319 | 8436930.8 | 0.007534564
0.007274667 | 0.3004682 | 8413109.9 | 0.007555104
0.007296 | 0.2996246 | 8389489.1 | 0.00757565
0.007317333 | 0.2987881 | 8366066.6 | 0.007596202
0.007338667 | 0.2979586 | 8342840.8 | 0.007616761
0.00736 | 0.2971361 | 8319810.0 | 0.007637327
0.007381333 | 0.2963204 | 8296972.6 | 0.007657899
0.007402667 | 0.2955117 | 8274326.9 | 0.007678478
0.007424 | 0.2947097 | 8251871.4 | 0.007699062
0.007445333 | 0.2939144 | 8229604.4 | 0.007719653
0.007466667 | 0.2931259 | 8207524.4 | 0.007740251
0.007488 | 0.2923439 | 8185629.9 | 0.007760854
0.007509333 | 0.2915685 | 8163919.1 | 0.007781464
0.007530667 | 0.2907997 | 8142390.7 | 0.00780208
0.007552 | 0.2900372 | 8121043.0 | 0.007822701
0.007573333 | 0.2892812 | 8099874.5 | 0.007843329
0.007594667 | 0.2885316 | 8078883.9 | 0.007863963
0.007616 | 0.2877882 | 8058069.4 | 0.007884602
0.007637333 | 0.2870511 | 8037429.8 | 0.007905248
0.007658667 | 0.2863201 | 8016963.4 | 0.007925899
0.00768 | 0.2855953 | 7996668.9 | 0.007946556
0.007701333 | 0.2848766 | 7976544.8 | 0.007967218
0.007722667 | 0.2841639 | 7956589.7 | 0.007987886
0.007744 | 0.2834572 | 7936802.1 | 0.00800856
0.007765333 | 0.2827565 | 7917180.7 | 0.008029239
0.007786667 | 0.2820616 | 7897724.0 | 0.008049924
0.007808 | 0.2813725 | 7878430.7 | 0.008070614
0.007829333 | 0.2806893 | 7859299.4 | 0.00809131
0.007850667 | 0.2800117 | 7840328.8 | 0.008112011
0.007872 | 0.2793399 | 7821517.4 | 0.008132717
0.007893333 | 0.2786737 | 7802864.0 | 0.008153429
0.007914667 | 0.2780131 | 7784367.2 | 0.008174146
0.007936 | 0.2773581 | 7766025.8 | 0.008194868
0.007957333 | 0.2767085 | 7747838.3 | 0.008215595
0.007978667 | 0.2760644 | 7729803.5 | 0.008236327
0.008 | 0.2754257 | 7711920.2 | 0.008257064
0.008021333 | 0.2747924 | 7694187.1 | 0.008277806
0.008042667 | 0.2741644 | 7676602.8 | 0.008298553
0.008064 | 0.2735417 | 7659166.2 | 0.008319306
0.008085333 | 0.2729241 | 7641876.0 | 0.008340063
0.008106667 | 0.2723118 | 7624731.0 | 0.008360824
0.008128 | 0.2717046 | 7607730.0 | 0.008381591
0.008149333 | 0.2711026 | 7590871.7 | 0.008402362
0.008170667 | 0.2705055 | 7574154.9 | 0.008423138
0.008192 | 0.2699135 | 7557578.5 | 0.008443919
0.008213333 | 0.2693265 | 7541141.3 | 0.008464705
0.008234667 | 0.2687444 | 7524842.2 | 0.008485495
0.008256 | 0.2681671 | 7508679.8 | 0.008506289
0.008277333 | 0.2675948 | 7492653.2 | 0.008527088
0.008298667 | 0.2670272 | 7476761.2 | 0.008547892
0.00832 | 0.2664644 | 7461002.6 | 0.0085687
0.008341333 | 0.2659063 | 7445376.3 | 0.008589513
0.008362667 | 0.2653529 | 7429881.3 | 0.008610329
0.008384 | 0.2648042 | 7414516.3 | 0.008631151
0.008405333 | 0.26426 | 7399280.4 | 0.008651976
0.008426667 | 0.2637204 | 7384172.4 | 0.008672806
0.008448 | 0.2631854 | 7369191.2 | 0.00869364
0.008469333 | 0.2626549 | 7354335.8 | 0.008714478
0.008490667 | 0.2621288 | 7339605.2 | 0.00873532
0.008512 | 0.2616071 | 7324998.3 | 0.008756167
0.008533333 | 0.2610898 | 7310514.0 | 0.008777017
0.008554667 | 0.2605768 | 7296151.3 | 0.008797872
0.008576 | 0.2600682 | 7281909.3 | 0.00881873
0.008597333 | 0.2595638 | 7267786.8 | 0.008839593
0.008618667 | 0.2590637 | 7253782.9 | 0.008860459
0.00864 | 0.2585677 | 7239896.6 | 0.00888133
0.008661333 | 0.258076 | 7226126.8 | 0.008902204
0.008682667 | 0.2575883 | 7212472.8 | 0.008923082
0.008704 | 0.2571048 | 7198933.3 | 0.008943964
0.008725333 | 0.2566253 | 7185507.6 | 0.00896485
0.008746667 | 0.2561498 | 7172194.5 | 0.00898574
0.008768 | 0.2556783 | 7158993.3 | 0.009006633
0.008789333 | 0.2552108 | 7145902.9 | 0.00902753
0.008810667 | 0.2547472 | 7132922.4 | 0.009048431
0.008832 | 0.2542875 | 7120050.9 | 0.009069335
0.008853333 | 0.2538317 | 7107287.5 | 0.009090243
0.008874667 | 0.2533797 | 7094631.3 | 0.009111154
0.008896 | 0.2529315 | 7082081.3 | 0.009132069
0.008917333 | 0.252487 | 7069636.7 | 0.009152988
0.008938667 | 0.2520463 | 7057296.6 | 0.00917391
0.00896 | 0.2516093 | 7045060.2 | 0.009194835
0.008981333 | 0.2511759 | 7032926.4 | 0.009215764
0.009002667 | 0.2507462 | 7020894.6 | 0.009236696
0.009024 | 0.2503201 | 7008963.8 | 0.009257632
0.009045333 | 0.2498976 | 6997133.1 | 0.009278571
0.009066667 | 0.2494786 | 6985401.8 | 0.009299513
0.009088 | 0.2490632 | 6973769.0 | 0.009320459
0.009109333 | 0.2486512 | 6962233.9 | 0.009341408
0.009130667 | 0.2482427 | 6950795.6 | 0.00936236
0.009152 | 0.2478376 | 6939453.4 | 0.009383315
0.009173333 | 0.2474359 | 6928206.4 | 0.009404274
0.009194667 | 0.2470376 | 6917053.9 | 0.009425235
0.009216 | 0.2466427 | 6905995.0 | 0.0094462
0.009237333 | 0.246251 | 6895028.9 | 0.009467168
0.009258667 | 0.2458627 | 6884155.0 | 0.009488138
0.00928 | 0.2454776 | 6873372.3 | 0.009509112
0.009301333 | 0.2450957 | 6862680.2 | 0.009530089
0.009322667 | 0.2447171 | 6852077.8 | 0.009551069
0.009344 | 0.2443416 | 6841564.5 | 0.009572052
0.009365333 | 0.2439693 | 6831139.5 | 0.009593038
0.009386667 | 0.2436001 | 6820802.0 | 0.009614027
0.009408 | 0.243234 | 6810551.3 | 0.009635018
0.009429333 | 0.242871 | 6800386.6 | 0.009656013
0.009450667 | 0.242511 | 6790307.4 | 0.00967701
0.009472 | 0.242154 | 6780312.7 | 0.00969801
0.009493333 | 0.2418001 | 6770402.0 | 0.009719013
0.009514667 | 0.2414491 | 6760574.5 | 0.009740019
0.009536 | 0.2411011 | 6750829.5 | 0.009761028
0.009557333 | 0.2407559 | 6741166.3 | 0.009782039
0.009578667 | 0.2404137 | 6731584.3 | 0.009803053
0.0096 | 0.2400744 | 6722082.7 | 0.009824069
0.009621333 | 0.2397379 | 6712660.9 | 0.009845089
0.009642667 | 0.2394042 | 6703318.3 | 0.009866111
0.009664 | 0.2390734 | 6694054.0 | 0.009887135
0.009685333 | 0.2387453 | 6684867.6 | 0.009908162
0.009706667 | 0.2384199 | 6675758.3 | 0.009929192
0.009728 | 0.2380973 | 6666725.5 | 0.009950224
0.009749333 | 0.2377774 | 6657768.5 | 0.009971259
0.009770667 | 0.2374602 | 6648886.7 | 0.009992296
0.009792 | 0.2371457 | 6640079.5 | 0.01001334
0.009813333 | 0.2368338 | 6631346.3 | 0.01003438
0.009834667 | 0.2365245 | 6622686.4 | 0.01005542
0.009856 | 0.2362178 | 6614099.2 | 0.01007647
0.009877333 | 0.2359137 | 6605584.1 | 0.01009752
0.009898667 | 0.2356122 | 6597140.6 | 0.01011857
0.00992 | 0.2353131 | 6588767.9 | 0.01013963
0.009941333 | 0.2350166 | 6580465.5 | 0.01016068
0.009962667 | 0.2347226 | 6572232.8 | 0.01018174
0.009984 | 0.234431 | 6564069.3 | 0.0102028
0.01000533 | 0.2341419 | 6555974.3 | 0.01022387
0.01002667 | 0.2338553 | 6547947.2 | 0.01024493
0.010048 | 0.233571 | 6539987.6 | 0.010266
0.01006933 | 0.2332891 | 6532094.8 | 0.01028707
0.01009067 | 0.2330096 | 6524268.3 | 0.01030814
0.010112 | 0.2327324 | 6516507.5 | 0.01032922
0.01013333 | 0.2324576 | 6508811.9 | 0.01035029
0.01015467 | 0.232185 | 6501180.9 | 0.01037137
0.010176 | 0.2319148 | 6493613.9 | 0.01039245
0.01019733 | 0.2316468 | 6486110.5 | 0.01041354
0.01021867 | 0.2313811 | 6478670.1 | 0.01043462
0.01024 | 0.2311176 | 6471292.2 | 0.01045571
0.01026133 | 0.2308563 | 6463976.2 | 0.0104768
0.01028267 | 0.2305972 | 6456721.7 | 0.01049789
0.010304 | 0.2303403 | 6449528.0 | 0.01051898
0.01032533 | 0.2300855 | 6442394.8 | 0.01054008
0.01034667 | 0.2298329 | 6435321.5 | 0.01056118
0.010368 | 0.2295824 | 6428307.5 | 0.01058228
0.01038933 | 0.229334 | 6421352.5 | 0.01060338
0.01041067 | 0.2290877 | 6414455.8 | 0.01062448
0.010432 | 0.2288435 | 6407617.1 | 0.01064559
0.01045333 | 0.2286013 | 6400835.8 | 0.01066669
0.01047467 | 0.2283611 | 6394111.4 | 0.0106878
0.010496 | 0.228123 | 6387443.5 | 0.01070891
0.01051733 | 0.2278868 | 6380831.6 | 0.01073003
0.01053867 | 0.2276527 | 6374275.2 | 0.01075114
0.01056 | 0.2274205 | 6367773.8 | 0.01077226
0.01058133 | 0.2271903 | 6361327.0 | 0.01079338
0.01060267 | 0.2269619 | 6354934.4 | 0.0108145
0.010624 | 0.2267356 | 6348595.5 | 0.01083562
0.01064533 | 0.2265111 | 6342309.7 | 0.01085674
0.01066667 | 0.2262885 | 6336076.8 | 0.01087787
0.010688 | 0.2260677 | 6329896.2 | 0.010899
0.01070933 | 0.2258488 | 6323767.4 | 0.01092013
0.01073067 | 0.2256318 | 6317690.2 | 0.01094126
0.010752 | 0.2254166 | 6311664.0 | 0.01096239
0.01077333 | 0.2252032 | 6305688.3 | 0.01098352
0.01079467 | 0.2249915 | 6299762.9 | 0.01100466
0.010816 | 0.2247817 | 6293887.2 | 0.0110258
0.01083733 | 0.2245736 | 6288060.8 | 0.01104694
0.01085867 | 0.2243673 | 6282283.4 | 0.01106808
0.01088 | 0.2241627 | 6276554.5 | 0.01108922
0.01090133 | 0.2239598 | 6270873.6 | 0.01111036
0.01092267 | 0.2237586 | 6265240.5 | 0.01113151
0.010944 | 0.2235591 | 6259654.7 | 0.01115266
0.01096533 | 0.2233613 | 6254115.8 | 0.0111738
0.01098667 | 0.2231651 | 6248623.4 | 0.01119495
0.011008 | 0.2229706 | 6243177.1 | 0.01121611
0.01102933 | 0.2227777 | 6237776.5 | 0.01123726
0.01105067 | 0.2225865 | 6232421.3 | 0.01125841
0.011072 | 0.2223968 | 6227111.0 | 0.01127957
0.01109333 | 0.2222088 | 6221845.4 | 0.01130073
0.01111467 | 0.2220223 | 6216623.9 | 0.01132189
0.011136 | 0.2218374 | 6211446.3 | 0.01134305
0.01115733 | 0.221654 | 6206312.2 | 0.01136421
0.01117867 | 0.2214722 | 6201221.2 | 0.01138537
0.0112 | 0.2212919 | 6196172.9 | 0.01140654
0.01122133 | 0.2211131 | 6191167.0 | 0.01142771
0.01124267 | 0.2209358 | 6186203.2 | 0.01144887
0.011264 | 0.22076 | 6181281.0 | 0.01147004
0.01128533 | 0.2205857 | 6176400.2 | 0.01149121
0.01130667 | 0.2204129 | 6171560.3 | 0.01151239
0.011328 | 0.2202415 | 6166761.1 | 0.01153356
0.01134933 | 0.2200715 | 6162002.2 | 0.01155473
0.01137067 | 0.219903 | 6157283.2 | 0.01157591
0.011392 | 0.2197359 | 6152603.9 | 0.01159709
0.01141333 | 0.2195701 | 6147963.8 | 0.01161827
0.01143467 | 0.2194058 | 6143362.7 | 0.01163945
0.011456 | 0.2192429 | 6138800.3 | 0.01166063
0.01147733 | 0.2190813 | 6134276.1 | 0.01168181
0.01149867 | 0.2189211 | 6129790.0 | 0.01170299
0.01152 | 0.2187622 | 6125341.5 | 0.01172418
0.01154133 | 0.2186047 | 6120930.4 | 0.01174536
0.01156267 | 0.2184484 | 6116556.3 | 0.01176655
0.011584 | 0.2182935 | 6112218.9 | 0.01178774
0.01160533 | 0.2181399 | 6107918.0 | 0.01180893
0.01162667 | 0.2179876 | 6103653.1 | 0.01183012
0.011648 | 0.2178366 | 6099424.1 | 0.01185131
0.01166933 | 0.2176868 | 6095230.6 | 0.01187251
0.01169067 | 0.2175383 | 6091072.3 | 0.0118937
0.011712 | 0.217391 | 6086948.9 | 0.0119149
0.01173333 | 0.217245 | 6082860.1 | 0.0119361
0.01175467 | 0.2171002 | 6078805.7 | 0.01195729
0.011776 | 0.2169566 | 6074785.3 | 0.01197849
0.01179733 | 0.2168142 | 6070798.7 | 0.01199969
0.01181867 | 0.2166731 | 6066845.5 | 0.01202089
0.01184 | 0.2165331 | 6062925.6 | 0.0120421
0.01186133 | 0.2163942 | 6059038.5 | 0.0120633
0.01188267 | 0.2162566 | 6055184.1 | 0.01208451
0.011904 | 0.2161201 | 6051362.1 | 0.01210571
0.01192533 | 0.2159847 | 6047572.1 | 0.01212692
0.01194667 | 0.2158505 | 6043814.0 | 0.01214813
0.011968 | 0.2157174 | 6040087.4 | 0.01216934
0.01198933 | 0.2155854 | 6036392.2 | 0.01219055
0.01201067 | 0.2154546 | 6032727.9 | 0.01221176
0.012032 | 0.2153248 | 6029094.4 | 0.01223297
0.01205333 | 0.2151961 | 6025491.4 | 0.01225418
0.01207467 | 0.2150685 | 6021918.7 | 0.0122754
0.012096 | 0.214942 | 6018376.0 | 0.01229661
0.01211733 | 0.2148165 | 6014863.0 | 0.01231783
0.01213867 | 0.2146921 | 6011379.5 | 0.01233905
0.01216 | 0.2145688 | 6007925.3 | 0.01236026
0.01218133 | 0.2144464 | 6004500.1 | 0.01238148
0.01220267 | 0.2143251 | 6001103.6 | 0.0124027
0.012224 | 0.2142048 | 5997735.7 | 0.01242392
0.01224533 | 0.2140856 | 5994396.0 | 0.01244515
0.01226667 | 0.2139673 | 5991084.4 | 0.01246637
0.012288 | 0.21385 | 5987800.6 | 0.01248759
0.01230933 | 0.2137337 | 5984544.3 | 0.01250882
0.01233067 | 0.2136184 | 5981315.4 | 0.01253004
0.012352 | 0.2135041 | 5978113.6 | 0.01255127
0.01237333 | 0.2133907 | 5974938.7 | 0.0125725
0.01239467 | 0.2132782 | 5971790.5 | 0.01259373
0.012416 | 0.2131667 | 5968668.7 | 0.01261496
0.01243733 | 0.2130562 | 5965573.1 | 0.01263619
0.01245867 | 0.2129466 | 5962503.5 | 0.01265742
0.01248 | 0.2128378 | 5959459.6 | 0.01267865
0.01250133 | 0.21273 | 5956441.4 | 0.01269988
0.01252267 | 0.2126232 | 5953448.4 | 0.01272111
0.012544 | 0.2125172 | 5950480.6 | 0.01274235
0.01256533 | 0.2124121 | 5947537.8 | 0.01276358
0.01258667 | 0.2123078 | 5944619.6 | 0.01278482
0.012608 | 0.2122045 | 5941725.9 | 0.01280606
0.01262933 | 0.212102 | 5938856.5 | 0.0128273
0.01265067 | 0.2120004 | 5936011.3 | 0.01284853
0.012672 | 0.2118996 | 5933189.9 | 0.01286977
0.01269333 | 0.2117997 | 5930392.2 | 0.01289101
0.01271467 | 0.2117006 | 5927618.0 | 0.01291225
0.012736 | 0.2116024 | 5924867.1 | 0.0129335
0.01275733 | 0.211505 | 5922139.3 | 0.01295474
0.01277867 | 0.2114084 | 5919434.4 | 0.01297598
0.0128 | 0.2113126 | 5916752.2 | 0.01299723
0.01282133 | 0.2112176 | 5914092.5 | 0.01301847
0.01284267 | 0.2111234 | 5911455.2 | 0.01303972
0.012864 | 0.21103 | 5908840.0 | 0.01306096
0.01288533 | 0.2109374 | 5906246.7 | 0.01308221
0.01290667 | 0.2108455 | 5903675.3 | 0.01310346
0.012928 | 0.2107545 | 5901125.4 | 0.0131247
0.01294933 | 0.2106642 | 5898596.9 | 0.01314595
0.01297067 | 0.2105746 | 5896089.7 | 0.0131672
0.012992 | 0.2104858 | 5893603.5 | 0.01318845
0.01301333 | 0.2103978 | 5891138.2 | 0.0132097
0.01303467 | 0.2103105 | 5888693.6 | 0.01323096
0.013056 | 0.2102239 | 5886269.6 | 0.01325221
0.01307733 | 0.2101381 | 5883865.8 | 0.01327346
0.01309867 | 0.2100529 | 5881482.3 | 0.01329472
0.01312 | 0.2099685 | 5879118.8 | 0.01331597
0.01314133 | 0.2098848 | 5876775.1 | 0.01333723
0.01316267 | 0.2098018 | 5874451.1 | 0.01335848
0.013184 | 0.2097195 | 5872146.6 | 0.01337974
0.01320533 | 0.2096379 | 5869861.5 | 0.013401
0.01322667 | 0.209557 | 5867595.6 | 0.01342225
0.013248 | 0.2094767 | 5865348.6 | 0.01344351
0.01326933 | 0.2093972 | 5863120.6 | 0.01346477
0.01329067 | 0.2093183 | 5860911.2 | 0.01348603
0.013312 | 0.20924 | 5858720.4 | 0.01350729
0.01333333 | 0.2091624 | 5856548.1 | 0.01352855
0.01335467 | 0.2090855 | 5854393.9 | 0.01354981
0.013376 | 0.2090092 | 5852257.8 | 0.01357108
0.01339733 | 0.2089336 | 5850139.7 | 0.01359234
0.01341867 | 0.2088585 | 5848039.3 | 0.0136136
0.01344 | 0.2087842 | 5845956.6 | 0.01363487
0.01346133 | 0.2087104 | 5843891.4 | 0.01365613
0.01348267 | 0.2086373 | 5841843.5 | 0.01367739
0.013504 | 0.2085647 | 5839812.8 | 0.01369866
0.01352533 | 0.2084928 | 5837799.2 | 0.01371993
0.01354667 | 0.2084215 | 5835802.5 | 0.01374119
0.013568 | 0.2083508 | 5833822.5 | 0.01376246
0.01358933 | 0.2082807 | 5831859.2 | 0.01378373
0.01361067 | 0.2082112 | 5829912.3 | 0.013805
0.013632 | 0.2081422 | 5827981.8 | 0.01382627
0.01365333 | 0.2080738 | 5826067.5 | 0.01384754
0.01367467 | 0.208006 | 5824169.3 | 0.01386881
0.013696 | 0.2079388 | 5822287.0 | 0.01389008
0.01371733 | 0.2078722 | 5820420.6 | 0.01391135
0.01373867 | 0.2078061 | 5818569.7 | 0.01393262
0.01376 | 0.2077405 | 5816734.5 | 0.01395389
0.01378133 | 0.2076755 | 5814914.6 | 0.01397516
0.01380267 | 0.2076111 | 5813110.1 | 0.01399644
0.013824 | 0.2075472 | 5811320.6 | 0.01401771
0.01384533 | 0.2074838 | 5809546.2 | 0.01403898
0.01386667 | 0.207421 | 5807786.7 | 0.01406026
0.013888 | 0.2073586 | 5806042.0 | 0.01408153
0.01390933 | 0.2072969 | 5804312.0 | 0.01410281
0.01393067 | 0.2072356 | 5802596.4 | 0.01412409
0.013952 | 0.2071748 | 5800895.3 | 0.01414536
0.01397333 | 0.2071146 | 5799208.4 | 0.01416664
0.01399467 | 0.2070548 | 5797535.7 | 0.01418792
0.014016 | 0.2069956 | 5795877.1 | 0.0142092
0.01403733 | 0.2069369 | 5794232.3 | 0.01423047
0.01405867 | 0.2068786 | 5792601.4 | 0.01425175
0.01408 | 0.2068209 | 5790984.2 | 0.01427303
0.01410133 | 0.2067636 | 5789380.6 | 0.01429431
0.01412267 | 0.2067068 | 5787790.4 | 0.01431559
0.014144 | 0.2066505 | 5786213.6 | 0.01433687
0.01416533 | 0.2065946 | 5784650.0 | 0.01435816
0.01418667 | 0.2065393 | 5783099.6 | 0.01437944
0.014208 | 0.2064844 | 5781562.1 | 0.01440072
0.01422933 | 0.2064299 | 5780037.6 | 0.014422
0.01425067 | 0.2063759 | 5778525.9 | 0.01444328
0.014272 | 0.2063224 | 5777026.9 | 0.01446457
0.01429333 | 0.2062693 | 5775540.4 | 0.01448585
0.01431467 | 0.2062167 | 5774066.5 | 0.01450714
0.014336 | 0.2061645 | 5772604.9 | 0.01452842
0.01435733 | 0.2061127 | 5771155.6 | 0.01454971
0.01437867 | 0.2060614 | 5769718.4 | 0.01457099
0.0144 | 0.2060105 | 5768293.4 | 0.01459228
0.01442133 | 0.20596 | 5766880.2 | 0.01461356
0.01444267 | 0.20591 | 5765479.0 | 0.01463485
0.014464 | 0.2058603 | 5764089.5 | 0.01465614
0.01448533 | 0.2058111 | 5762711.7 | 0.01467742
0.01450667 | 0.2057623 | 5761345.5 | 0.01469871
0.014528 | 0.205714 | 5759990.7 | 0.01472
0.01454933 | 0.205666 | 5758647.3 | 0.01474129
0.01457067 | 0.2056184 | 5757315.2 | 0.01476258
0.014592 | 0.2055712 | 5755994.3 | 0.01478387
0.01461333 | 0.2055244 | 5754684.4 | 0.01480516
0.01463467 | 0.2054781 | 5753385.6 | 0.01482645
0.014656 | 0.2054321 | 5752097.7 | 0.01484774
0.01467733 | 0.2053864 | 5750820.5 | 0.01486903
0.01469867 | 0.2053412 | 5749554.2 | 0.01489032
0.01472 | 0.2052964 | 5748298.4 | 0.01491161
0.01474133 | 0.2052519 | 5747053.2 | 0.0149329
0.01476267 | 0.2052078 | 5745818.4 | 0.01495419
0.014784 | 0.2051641 | 5744594.0 | 0.01497549
0.01480533 | 0.2051207 | 5743379.9 | 0.01499678
0.01482667 | 0.2050777 | 5742176.0 | 0.01501807
0.014848 | 0.2050351 | 5740982.2 | 0.01503937
0.01486933 | 0.2049928 | 5739798.4 | 0.01506066
0.01489067 | 0.2049509 | 5738624.6 | 0.01508195
0.014912 | 0.2049093 | 5737460.6 | 0.01510325
0.01493333 | 0.2048681 | 5736306.3 | 0.01512454
0.01495467 | 0.2048272 | 5735161.8 | 0.01514584
0.014976 | 0.2047867 | 5734026.9 | 0.01516713
0.01499733 | 0.2047465 | 5732901.5 | 0.01518843
0.01501867 | 0.2047066 | 5731785.6 | 0.01520973